## Сорбенты
Описание | Каталожный номер | Размер частиц, мкм | Размер пор, Å | Содержание фазы | Sпов | pH | Объем загрузки | Упаковка
Ультрачистый силикагель неправильной формы | ST5101-IR-1kg | 40–63 | 60 |  | 500 | 6.5–7.5 | 0.1–10% | 1 кг/бутыль
| ST5101-IR-10kg | 40–63 | 60 |  | 500 | 6.5–7.5 | 0.1–10% | 10 кг/коробка
| ST5101-IR-25kg | 40–63 | 60 |  | 500 | 6.5–7.5 | 0.1–10% | 25 кг/бочка
Высококачественный оксид алюминия неправильной формы Нейтральный | ST8601-N-1kg | 50–75 | 55 |  | 155 | 6.5–7.5 | 0.1–4% | 1 кг/бутыль
Высококачественный оксид алюминия неправильной формы Нейтральный | ST8601-N-10kg | 50–75 | 55 |  | 155 | 6.5–7.5 | 0.1–4% | 10 кг/коробка
Высококачественный оксид алюминия неправильной формы Нейтральный | ST8601-N-25kg | 50–75 | 55 |  | 155 | 6.5–7.5 | 0.1–4% | 25 кг/бочка
Высококачественный оксид алюминия неправильной формы Кислотный | ST8601-A-1kg | 50–75 | 55 |  | 155 | 3.8–4.8 | 0.1–4% | 1 кг/бутыль
Высококачественный оксид алюминия неправильной формы Кислотный | ST8601-A-10kg | 50–75 | 55 |  | 155 | 3.8–4.8 | 0.1–4% | 10 кг/коробка
Высококачественный оксид алюминия неправильной формы Кислотный | ST8601-A-25kg | 50–75 | 55 |  | 155 | 3.8–4.8 | 0.1–4% | 25 кг/бочка
Высококачественный оксид алюминия неправильной формы Основный | ST8601-B-1kg | 50–75 | 55 |  | 155 | 9.0–10.0 | 0.1–4% | 1 кг/бутыль
Высококачественный оксид алюминия неправильной формы Основный | ST8601-B-10kg | 50–75 | 55 |  | 155 | 9.0–10.0 | 0.1–4% | 10 кг/коробка
Высококачественный оксид алюминия неправильной формы Основный | ST8601-B-25kg | 50–75 | 55 |  | 155 | 9.0–10.0 | 0.1–4% | 25 кг/бочка
Высокочистый сферический силикагель | ST2101-SP-1kg | 40-75 | 70 |  | 500 | 6.0–8.0 | 0.1–10% | 1 кг/бутыль
Высокочистый сферический силикагель | ST2101-SP-10kg | 40-75 | 70 |  | 500 | 6.0–8.0 | 0.1–10% | 10 кг/коробка
Высокочистый сферический силикагель | ST2101-SP-25kg | 40-75 | 70 |  | 500 | 6.0–8.0 | 0.1–10% | 25 кг/бочка
Высокопроизводительный сферический силикагель | ST2101-SP(H)-1kg | 50 | 54 |  | 680 | 6.0–8.0 | 0.1–30% | 1 кг/бутыль
Высокопроизводительный сферический силикагель | ST2101-SP(H)-10kg | 50 | 54 |  | 680 | 6.0–8.0 | 0.1–30% | 10 кг/коробка
Высокопроизводительный сферический силикагель | ST2101-SP(H)-25kg | 50 | 54 |  | 680 | 6.0–8.0 | 0.1–30% | 25 кг/бочка
Высокочистый сферический силикагель | ST2102-SP-1kg | 20-45 | 70 |  | 500 | 6.0–8.0 | 0.1–15% | 1 кг/бутыль
Высокочистый сферический силикагель | ST2102-SP-10kg | 20-45 | 70 |  | 500 | 6.0–8.0 | 0.1–15% | 10 кг/коробка
Высокочистый сферический силикагель | ST2102-SP-25kg | 20-45 | 70 |  | 500 | 6.0–8.0 | 0.1–15% | 25 кг/бочка
Высокопроизводительный сферический силикагель | ST2102-SP(H)-1kg | 25 | 50 |  | 700 | 5.0–8.0 | 0.1–30% | 1 кг/бутыль
Высокопроизводительный сферический силикагель | ST2102-SP(H)-10kg | 25 | 50 |  | 700 | 5.0–8.0 | 0.1–30% | 10 кг/коробка
Высокопроизводительный сферический силикагель | ST2102-SP(H)-25kg | 25 | 50 |  | 700 | 5.0–8.0 | 0.1–30% | 25 кг/бочка
Высокоэффективный сферический силикагель | ST2102-SP(S)-1kg | 25 | 100 |  | 450 | 5.0–8.0 | 0.1–30% | 1 кг/бутыль
Высокоэффективный сферический силикагель | ST2102-SP(S)-10kg | 25 | 100 |  | 450 | 5.0–8.0 | 0.1–30% | 10 кг/коробка
Высокоэффективный сферический силикагель | ST2102-SP(S)-25kg | 25 | 100 |  | 450 | 5.0–8.0 | 0.1–30% | 25 кг/бочка
Высокопроизводительный сферический силикагель | ST2103-SP(H)-1kg | 15 | 50 |  | 700 | 5.0–8.0 | 0.1–30% | 1 кг/бутыль
Высокопроизводительный сферический силикагель | ST2103-SP(H)-10kg | 15 | 50 |  | 700 | 5.0–8.0 | 0.1–30% | 10 кг/коробка
Высокопроизводительный сферический силикагель | ST2103-SP(H)-25kg | 15 | 50 |  | 700 | 5.0–8.0 | 0.1–30% | 25 кг/бочка
Высокоэффективный силикагель неправильной формы | ST5102-1kg | 25-40 | 60 |  | 500 | 6.5–7.5 | 0.1–15% | 1 кг/бутыль
Высокоэффективный силикагель неправильной формы | ST5102-10kg | 25-40 | 60 |  | 500 | 6.5–7.5 | 0.1–15% | 10 кг/коробка
Высокоэффективный силикагель неправильной формы | ST5102-25kg | 25-40 | 60 |  | 500 | 6.5–7.5 | 0.1–15% | 25 кг/бочка
Высокочистый силикагель неправильной формы C18 | ST8201-IR-50g | 40-63 | 60 | Углерод 17% | 480 |  | 0.1–2% | 50г/бутыль
| ST8201-IR-100g | 40-63 | 60 | Углерод 17% | 480 |  | 0.1–2% | 100г/бутыль
| ST8201-IR-500g | 40-63 | 60 | Углерод 17% | 480 |  | 0.1–2% | 500г/бутыль
| ST8201-IR-1kg | 40-63 | 60 | Углерод 17% | 480 |  | 0.1–2% | 1 кг/бутыль
Высокочистый силикагель неправильной формы C18 | ST5201-IR-50g | 40-63 | 60 | Углерод 17% | 480 |  | 0.1–2% | 50г/бутыль
Высокочистый силикагель неправильной формы C18 | ST5201-IR-100g | 40-63 | 60 | Углерод 17% | 480 |  | 0.1–2% | 100г/бутыль
Высокочистый силикагель неправильной формы C18 | ST5201-IR-500g | 40-63 | 60 | Углерод 17% | 480 |  | 0.1–2% | 500г/бутыль
Высокочистый силикагель неправильной формы C18 | ST5201-IR-1kg | 40-63 | 60 | Углерод 17% | 480 |  | 0.1–2% | 1 кг/бутыль
Высокочистый силикагель неправильной формы C18 | ST5211-IR-50g | 40-63 | 90 | Углерод 15% | 400 |  | 0.1–2% | 50г/бутыль
Высокочистый силикагель неправильной формы C18 | ST5211-IR-100g | 40-63 | 90 | Углерод 15% | 400 |  | 0.1–2% | 100г/бутыль
Высокочистый силикагель неправильной формы C18 | ST5211-IR-500g | 40-63 | 90 | Углерод 15% | 400 |  | 0.1–2% | 500г/бутыль
Высокочистый силикагель неправильной формы C18 | ST5211-IR-1kg | 40-63 | 90 | Углерод 15% | 400 |  | 0.1–2% | 1 кг/бутыль
Высокочистый сферический силикагель C18 | ST8222-SP-50g | 20-45 | 100 | Углерод 16% | 320 |  | 0.1–2% | 50г/бутыль
Высокочистый сферический силикагель C18 | ST8222-SP-100g | 20-45 | 100 | Углерод 16% | 320 |  | 0.1–2% | 100г/бутыль
Высокочистый сферический силикагель C18 | ST8222-SP-500g | 20-45 | 100 | Углерод 16% | 320 |  | 0.1–2% | 500г/бутыль
Высокочистый сферический силикагель C18 | ST8222-SP-1kg | 20-45 | 100 | Углерод 16% | 320 |  | 0.1–2% | 1 кг/бутыль
Высокопроизводительный сферический силикагель C18 | ST822A-SP-50g | 40 | 100 | Углерод 14% | 320 |  | 0.1–2% | 50г/бутыль
Высокопроизводительный сферический силикагель C18 | ST822A-SP-100g | 40 | 100 | Углерод 14% | 320 |  | 0.1–2% | 100г/бутыль
Высокопроизводительный сферический силикагель C18 | ST822A-SP-500g | 40 | 100 | Углерод 14% | 320 |  | 0.1–2% | 500г/бутыль
Высокопроизводительный сферический силикагель C18 | ST822A-SP-1kg | 40 | 100 | Углерод 14% | 320 |  | 0.1–2% | 1 кг/бутыль
Высокопроизводительный сферический силикагель C18 | ST5202-SP(H)-50g | 20-30 | 50 | Углерод 18.5% | 700 |  | 0.1–3% | 50г/бутыль
Высокопроизводительный сферический силикагель C18 | ST5202-SP(H)-100g | 20-30 | 50 | Углерод 18.5% | 700 |  | 0.1–3% | 100г/бутыль
Высокопроизводительный сферический силикагель C18 | ST5202-SP(H)-500g | 20-30 | 50 | Углерод 18.5% | 700 |  | 0.1–3% | 500г/бутыль
Высокопроизводительный сферический силикагель C18 | ST5202-SP(H)-1kg | 20-30 | 50 | Углерод 18.5% | 700 |  | 0.1–3% | 1 кг/бутыль
Высокочистый сферический силикагель C18 | ST5221-SP-50g | 40-75 | 100 | Углерод 17% | 300 |  | 0.1–1.5% | 50г/бутыль
Высокочистый сферический силикагель C18 | ST5221-SP-100g | 40-75 | 100 | Углерод 17% | 300 |  | 0.1–1.5% | 100г/бутыль
Высокочистый сферический силикагель C18 | ST5221-SP-500g | 40-75 | 100 | Углерод 17% | 300 |  | 0.1–1.5% | 500г/бутыль
Высокочистый сферический силикагель C18 | ST5221-SP-1kg | 40-75 | 100 | Углерод 17% | 300 |  | 0.1–1.5% | 1 кг/бутыль
Высокоэффективный сферический силикагель C18 | ST5222-SP-50g | 20-45 | 100 | Углерод 17% | 320 |  | 0.1–2% | 50г/бутыль
Высокоэффективный сферический силикагель C18 | ST5222-SP-100g | 20-45 | 100 | Углерод 17% | 320 |  | 0.1–2% | 100г/бутыль
Высокоэффективный сферический силикагель C18 | ST5222-SP-500g | 20-45 | 100 | Углерод 17% | 320 |  | 0.1–2% | 500г/бутыль
Высокоэффективный сферический силикагель C18 | ST5222-SP-1kg | 20-45 | 100 | Углерод 17% | 320 |  | 0.1–2% | 1 кг/бутыль
Высокоэффективный сферический силикагель C18(THE) | ST5222-SP(THE)-50g | 20-45 | 100 | Углерод 17% | 320 |  | 0.1–2% | 50г/бутыль
Высокоэффективный сферический силикагель C18(THE) | ST5222-SP(THE)-100g | 20-45 | 100 | Углерод 17% | 320 |  | 0.1–2% | 100г/бутыль
Высокоэффективный сферический силикагель C18(THE) | ST5222-SP(THE)-500g | 20-45 | 100 | Углерод 17% | 320 |  | 0.1–2% | 500г/бутыль
Высокоэффективный сферический силикагель C18(THE) | ST5222-SP(THE)-1kg | 20-45 | 100 | Углерод 17% | 320 |  | 0.1–2% | 1 кг/бутыль
Высокоэффективный сферический силикагель C18(AQ) | ST5222-SP(AQ)-50g | 20-45 | 100 | Углерод 10% | 320 |  | 0.1–2% | 50г/бутыль
Высокоэффективный сферический силикагель C18(AQ) | ST5222-SP(AQ)-100g | 20-45 | 100 | Углерод 10% | 320 |  | 0.1–2% | 100г/бутыль
Высокоэффективный сферический силикагель C18(AQ) | ST5222-SP(AQ)-500g | 20-45 | 100 | Углерод 10% | 320 |  | 0.1–2% | 500г/бутыль
Высокоэффективный сферический силикагель C18(AQ) | ST5222-SP(AQ)-1kg | 20-45 | 100 | Углерод 10% | 320 |  | 0.1–2% | 1 кг/бутыль
Высокоэффективный сферический силикагель C18 | ST5223-SP-50g | 15 | 100 | Углерод 17% | 320 |  | 0.1–2% | 50г/бутыль
Высокоэффективный сферический силикагель C18 | ST5223-SP-100g | 15 | 100 | Углерод 17% | 320 |  | 0.1–2% | 100г/бутыль
Высокоэффективный сферический силикагель C18 | ST5223-SP-500g | 15 | 100 | Углерод 17% | 320 |  | 0.1–2% | 500г/бутыль
Высокоэффективный сферический силикагель C18 | ST5223-SP-1kg | 15 | 100 | Углерод 17% | 320 |  | 0.1–2% | 1 кг/бутыль
Высокоэффективный сферический силикагель C18(AQ) | ST5223-SP(AQ)-50g | 15 | 100 | Углерод 10% | 320 |  | 0.1–2% | 50г/бутыль
Высокоэффективный сферический силикагель C18(AQ) | ST5223-SP(AQ)-100g | 15 | 100 | Углерод 10% | 320 |  | 0.1–2% | 100г/бутыль
Высокоэффективный сферический силикагель C18(AQ) | ST5223-SP(AQ)-500g | 15 | 100 | Углерод 10% | 320 |  | 0.1–2% | 500г/бутыль
Высокоэффективный сферический силикагель C18(AQ) | ST5223-SP(AQ)-1kg | 15 | 100 | Углерод 10% | 320 |  | 0.1–2% | 1 кг/бутыль
Высокочистый сферический силикагель C18 | ST5231-SP-50g | 40-60 | 120 | Углерод 17% | 300 |  | 0.1–1.5% | 50г/бутыль
Высокочистый сферический силикагель C18 | ST5231-SP-100g | 40-60 | 120 | Углерод 17% | 300 |  | 0.1–1.5% | 100г/бутыль
Высокочистый сферический силикагель C18 | ST5231-SP-500g | 40-60 | 120 | Углерод 17% | 300 |  | 0.1–1.5% | 500г/бутыль
Высокочистый сферический силикагель C18 | ST5231-SP-1kg | 40-60 | 120 | Углерод 17% | 300 |  | 0.1–1.5% | 1 кг/бутыль
Высокоэффективный сферический силикагель C18 | ST5232-SP-50g | 30-50 | 120 | Углерод 17% | 300 |  | 0.1–2% | 50г/бутыль
Высокоэффективный сферический силикагель C18 | ST5232-SP-100g | 30-50 | 120 | Углерод 17% | 300 |  | 0.1–2% | 100г/бутыль
Высокоэффективный сферический силикагель C18 | ST5232-SP-500g | 30-50 | 120 | Углерод 17% | 300 |  | 0.1–2% | 500г/бутыль
Высокоэффективный сферический силикагель C18 | ST5232-SP-1kg | 30-50 | 120 | Углерод 17% | 300 |  | 0.1–2% | 1 кг/бутыль
Высокоэффективный сферический силикагель C4-8 | ST5CAN-SP-50g | 20-45 | 100 | Углерод 10% | 320 |  | 0.1–6% | 50г/бутыль
Высокоэффективный сферический силикагель C4-8 | ST5CAN-SP-100g | 20-45 | 100 | Углерод 10% | 320 |  | 0.1–6% | 100г/бутыль
Высокоэффективный сферический силикагель C4-8 | ST5CAN-SP-500g | 20-45 | 100 | Углерод 10% | 320 |  | 0.1–6% | 500г/бутыль
Высокоэффективный сферический силикагель C4-8 | ST5CAN-SP-1kg | 20-45 | 100 | Углерод 10% | 320 |  | 0.1–6% | 1 кг/бутыль
Высокоэффективный сферический силикагель C4 | ST5422-SP-50g | 20-45 | 100 | Углерод 5.8% | 320 |  | 0.1–2% | 50г/бутыль
Высокоэффективный сферический силикагель C4 | ST5422-SP-100g | 20-45 | 100 | Углерод 5.8% | 320 |  | 0.1–2% | 100г/бутыль
Высокоэффективный сферический силикагель C4 | ST5422-SP-500g | 20-45 | 100 | Углерод 5.8% | 320 |  | 0.1–2% | 500г/бутыль
Высокоэффективный сферический силикагель C4 | ST5422-SP-1kg | 20-45 | 100 | Углерод 5.8% | 320 |  | 0.1–2% | 1 кг/бутыль
Высокоэффективный сферический силикагель C8(AQ) | ST5802-SP(AQ)-50g | 20-30 | 50 | Углерод 11% | 500 |  | 0.1–3% | 50г/бутыль
Высокоэффективный сферический силикагель C8(AQ) | ST5802-SP(AQ)-100g | 20-30 | 50 | Углерод 11% | 500 |  | 0.1–3% | 100г/бутыль
Высокоэффективный сферический силикагель C8(AQ) | ST5802-SP(AQ)-500g | 20-30 | 50 | Углерод 11% | 500 |  | 0.1–3% | 500г/бутыль
Высокоэффективный сферический силикагель C8(AQ) | ST5802-SP(AQ)-1kg | 20-30 | 50 | Углерод 11% | 500 |  | 0.1–3% | 1 кг/бутыль
Высокоэффективный сферический силикагель C8 | ST5822-SP-50g | 20-45 | 100 | Углерод 7% | 320 |  | 0.1–2% | 50г/бутыль
Высокоэффективный сферический силикагель C8 | ST5822-SP-100g | 20-45 | 100 | Углерод 7% | 320 |  | 0.1–2% | 100г/бутыль
Высокоэффективный сферический силикагель C8 | ST5822-SP-500g | 20-45 | 100 | Углерод 7% | 320 |  | 0.1–2% | 500г/бутыль
Высокоэффективный сферический силикагель C8 | ST5822-SP-1kg | 20-45 | 100 | Углерод 7% | 320 |  | 0.1–2% | 1 кг/бутыль
Высокоэффективный сферический силикагель C8(AQ) | ST5823-SP(AQ)-50g | 15 | 100 | Углерод 7% | 320 |  | 0.1–2% | 50г/бутыль
Высокоэффективный сферический силикагель C8(AQ) | ST5823-SP(AQ)-100g | 15 | 100 | Углерод 7% | 320 |  | 0.1–2% | 100г/бутыль
Высокоэффективный сферический силикагель C8(AQ) | ST5823-SP(AQ)-500g | 15 | 100 | Углерод 7% | 320 |  | 0.1–2% | 500г/бутыль
Высокоэффективный сферический силикагель C8(AQ) | ST5823-SP(AQ)-1kg | 15 | 100 | Углерод 7% | 320 |  | 0.1–2% | 1 кг/бутыль
Высокочистый силикагель неправильной формы NH2 | ST5501-IR-50g | 40-63 | 60 | NH2 1.3 мМоль/г | 500 |  | 0.1–2% | 50г/бутыль
Высокочистый силикагель неправильной формы NH2 | ST5501-IR-100g | 40-63 | 60 | NH2 1.3 мМоль/г | 500 |  | 0.1–2% | 100г/бутыль
Высокочистый силикагель неправильной формы NH2 | ST5501-IR-500g | 40-63 | 60 | NH2 1.3 мМоль/г | 500 |  | 0.1–2% | 500г/бутыль
Высокочистый силикагель неправильной формы NH2 | ST5501-IR-1kg | 40-63 | 60 | NH2 1.3 мМоль/г | 500 |  | 0.1–2% | 1 кг/бутыль
Высокопроизводительный сферический силикагель NH2 | ST5502-SP(H)-50g | 20-30 | 50 | NH2 1.8 мМоль/г | 700 |  | 0.1–3% | 50г/бутыль
Высокопроизводительный сферический силикагель NH2 | ST5502-SP(H)-100g | 20-30 | 50 | NH2 1.8 мМоль/г | 700 |  | 0.1–3% | 100г/бутыль
Высокопроизводительный сферический силикагель NH2 | ST5502-SP(H)-500g | 20-30 | 50 | NH2 1.8 мМоль/г | 700 |  | 0.1–3% | 500г/бутыль
Высокопроизводительный сферический силикагель NH2 | ST5502-SP(H)-1kg | 20-30 | 50 | NH2 1.8 мМоль/г | 700 |  | 0.1–3% | 1 кг/бутыль
Высокоэффективный силикагель неправильной формы Diol | ST5901-IR-50g | 40-63 | 60 | Углерод 5% | 500 |  | 0.1–3% | 50г/бутыль
Высокоэффективный силикагель неправильной формы Diol | ST5901-IR-100g | 40-63 | 60 | Углерод 5% | 500 |  | 0.1–3% | 100г/бутыль
Высокоэффективный силикагель неправильной формы Diol | ST5901-IR-500g | 40-63 | 60 | Углерод 5% | 500 |  | 0.1–3% | 500г/бутыль
Высокоэффективный силикагель неправильной формы Diol | ST5901-IR-1kg | 40-63 | 60 | Углерод 5% | 500 |  | 0.1–3% | 1 кг/бутыль
Высокоэффективный сферический силикагель Diol | ST5902-SP(H)-50g | 20-30 | 50 | Углерод 7% | 700 |  | 0.1–3% | 50г/бутыль
Высокоэффективный сферический силикагель Diol | ST5902-SP(H)-100g | 20-30 | 50 | Углерод 7% | 700 |  | 0.1–3% | 100г/бутыль
Высокоэффективный сферический силикагель Diol | ST5902-SP(H)-500g | 20-30 | 50 | Углерод 7% | 700 |  | 0.1–3% | 500г/бутыль
Высокоэффективный сферический силикагель Diol | ST5902-SP(H)-1kg | 20-30 | 50 | Углерод 7% | 700 |  | 0.1–3% | 1 кг/бутыль
Высокочистый сферический силикагель Diol | ST5922-SP-50g | 20-45 | 100 | Углерод 5% | 320 |  | 0.1–2% | 50г/бутыль
Высокочистый сферический силикагель Diol | ST5922-SP-100g | 20-45 | 100 | Углерод 5% | 320 |  | 0.1–2% | 100г/бутыль
Высокочистый сферический силикагель Diol | ST5922-SP-500g | 20-45 | 100 | Углерод 5% | 320 |  | 0.1–2% | 500г/бутыль
Высокочистый сферический силикагель Diol | ST5922-SP-1kg | 20-45 | 100 | Углерод 5% | 320 |  | 0.1–2% | 1 кг/бутыль
Высокочистый сферический силикагель CN | ST5322-SP-50g | 20-45 | 100 | Углерод 5.5% | 320 |  | 0.1–2% | 50г/бутыль
Высокочистый сферический силикагель CN | ST5322-SP-100g | 20-45 | 100 | Углерод 5.5% | 320 |  | 0.1–2% | 100г/бутыль
Высокочистый сферический силикагель CN | ST5322-SP-500g | 20-45 | 100 | Углерод 5.5% | 320 |  | 0.1–2% | 500г/бутыль
Высокочистый сферический силикагель CN | ST5322-SP-1kg | 20-45 | 100 | Углерод 5.5% | 320 |  | 0.1–2% | 1 кг/бутыль
Высокочистый сферический силикагель ARG | ST5622-SP-50g | 20-45 | 100 | Углерод 6% | 320 |  | 0.1–2% | 50г/бутыль
Высокочистый сферический силикагель ARG | ST5622-SP-100g | 20-45 | 100 | Углерод 6% | 320 |  | 0.1–2% | 100г/бутыль
Высокочистый сферический силикагель ARG | ST5622-SP-500g | 20-45 | 100 | Углерод 6% | 320 |  | 0.1–2% | 500г/бутыль
Высокочистый сферический силикагель ARG | ST5622-SP-1kg | 20-45 | 100 | Углерод 6% | 320 |  | 0.1–2% | 1 кг/бутыль
Высокочистый сферический силикагель Phenyl | ST5B22-SP-50g | 20-45 | 100 | Углерод 10% | 320 |  | 0.1–2% | 50г/бутыль
Высокочистый сферический силикагель Phenyl | ST5B22-SP-100g | 20-45 | 100 | Углерод 10% | 320 |  | 0.1–2% | 100г/бутыль
Высокочистый сферический силикагель Phenyl | ST5B22-SP-500g | 20-45 | 100 | Углерод 10% | 320 |  | 0.1–2% | 500г/бутыль
Высокочистый сферический силикагель Phenyl | ST5B22-SP-1kg | 20-45 | 100 | Углерод 10% | 320 |  | 0.1–2% | 1 кг/бутыль
Высокочистый силикагель неправильной формы SCX | ST5701-IR-50g | 40-63 | 60 | Углерод 10% | 500 |  | 0.307-0.341 мЭкв/г | 50г/бутыль
Высокочистый силикагель неправильной формы SCX | ST5701-IR-100g | 40-63 | 60 | Углерод 10% | 500 |  | 0.307-0.341 мЭкв/г | 100г/бутыль
Высокочистый силикагель неправильной формы SCX | ST5701-IR-500g | 40-63 | 60 | Углерод 10% | 500 |  | 0.307-0.341 мЭкв/г | 500г/бутыль
Высокочистый силикагель неправильной формы SCX | ST5701-IR-1kg | 40-63 | 60 | Углерод 10% | 500 |  | 0.307-0.341 мЭкв/г | 1 кг/бутыль
Высокочистый силикагель неправильной формы SAX | ST5001-IR-50g | 40-63 | 60 | Углерод 8% | 500 |  | 0.200-0.260 мЭкв/г | 50г/бутыль
Высокочистый силикагель неправильной формы SAX | ST5001-IR-100g | 40-63 | 60 | Углерод 8% | 500 |  | 0.200-0.260 мЭкв/г | 100г/бутыль
Высокочистый силикагель неправильной формы SAX | ST5001-IR-500g | 40-63 | 60 | Углерод 8% | 500 |  | 0.200-0.260 мЭкв/г | 500г/бутыль
Высокочистый силикагель неправильной формы SAX | ST5001-IR-1kg | 40-63 | 60 | Углерод 8% | 500 |  | 0.200-0.260 мЭкв/г | 1 кг/бутыль
Высокоэффективный сферический силикагель C18 | ST5272-SP-50g | 20-45 | 300 | Углерод 6% | 100 |  | 0.1–1% | 50г/бутыль
Высокоэффективный сферический силикагель C18 | ST5272-SP-100g | 20-45 | 300 | Углерод 6% | 100 |  | 0.1–1% | 100г/бутыль
Высокоэффективный сферический силикагель C18 | ST5272-SP-500g | 20-45 | 300 | Углерод 6% | 100 |  | 0.1–1% | 500г/бутыль
Высокоэффективный сферический силикагель C18 | ST5272-SP-1kg | 20-45 | 300 | Углерод 6% | 100 |  | 0.1–1% | 1 кг/бутыль
Высокоэффективный сферический силикагель C4 | ST5472-SP-50g | 20-45 | 300 | Углерод 2% | 100 |  | 0.1–1% | 50г/бутыль
Высокоэффективный сферический силикагель C4 | ST5472-SP-100g | 20-45 | 300 | Углерод 2% | 100 |  | 0.1–1% | 100г/бутыль
Высокоэффективный сферический силикагель C4 | ST5472-SP-500g | 20-45 | 300 | Углерод 2% | 100 |  | 0.1–1% | 500г/бутыль
Высокоэффективный сферический силикагель C4 | ST5472-SP-1kg | 20-45 | 300 | Углерод 2% | 100 |  | 0.1–1% | 1 кг/бутыль
Высокоэффективный сферический силикагель C8 | ST5872-SP-50g | 20-45 | 300 | Углерод 3% | 100 |  | 0.1–1% | 50г/бутыль
Высокоэффективный сферический силикагель C8 | ST5872-SP-100g | 20-45 | 300 | Углерод 3% | 100 |  | 0.1–1% | 100г/бутыль
Высокоэффективный сферический силикагель C8 | ST5872-SP-500g | 20-45 | 300 | Углерод 3% | 100 |  | 0.1–1% | 500г/бутыль
Высокоэффективный сферический силикагель C8 | ST5872-SP-1kg | 20-45 | 300 | Углерод 3% | 100 |  | 0.1–1% | 1 кг/бутыль